## 烧结类
附件1
六安市2020年烧结类新墙材产品质量抽检情况一览表
序号 | 企业名称 | 产品名称 | 检测依据 | 规格型号 | 编号 | 抗压强度（Mpa） |  |  | 密度（kg/m³） |  | 尺寸偏差（mm） |  |  |  | 外观质量 | [9 empty] | 泛霜 |  | 石灰爆裂 |  | 冻融 |  | 检验结论
[6 empty] | 平均值 | 单组最小值 | 单项评定 | 检验结果 | 单项评定 | 长度 | 宽度 | 高度 | 单项评定 | 弯曲 | 缺棱掉角的三个破坏尺寸 | 垂直度差 | 未贯穿裂纹长度 |  | 贯穿裂纹长度 |  | 肋、壁内残缺长度 | 完整面 | 单项评定 | 检验结果 | 单项评定 | 检验结果 | 单项评定 | 检验结果 | 单项评定
[18 empty] | 大面上宽度方向及其延伸到条面的长度 | 大面上长度方向或条面上水平方向的长度 | 大面上宽度方向及其延伸到条面的长度 | 壁、肋沿长度方向、宽度方向及其水平方向的长度
1 | 安徽高科建材有限公司 | 烧结煤矸石空心砖 | GB/T 13545-2014 | 240*200*115（mm） | 市场抽检04 | 3.6 | 3 | 合格 | 956 | 合格 | -2.2 | -1.5 | -2 | 合格 | 符合要求 | 符合要求 | 符合要求 | 符合要求 | 符合要求 | 符合要求 | 符合要求 | 符合要求 | 符合要求 | 合格 | 符合要求 | 合格 | 最大破坏尺寸大于2mm且小于等于15mm的爆裂区域4处。其中大于10mm的1处 | 合格 | 符合要求 | 合格 | 符合要求
2 | 六安市双新建材有限公司 | 烧结煤矸石空心砖 | GB/T 13545-2014 | 240*200*115（mm） | 市场抽检05 | 3.7 | 3.1 | 合格 | 982 | 合格 | -2.5 | -2 | -2 | 合格 | 符合要求 | 符合要求 | 符合要求 | 符合要求 | 符合要求 | 符合要求 | 符合要求 | 符合要求 | 符合要求 | 合格 | 符合要求 | 合格 | 最大破坏尺寸大于2mm且小于等于15mm的爆裂区域5处。其中大于10mm的1处 | 合格 | 符合要求 | 合格 | 符合要求
3 | 六安鑫海建材有限公司 | 烧结煤矸石空心砖 | GB/T 13545-2014 | 240*200*115（mm） | 市场抽检08 | 3.6 | 3.1 | 合格 | 1000 | 合格 | -2 | -1 | -1 | 合格 | 符合要求 | 符合要求 | 符合要求 | 符合要求 | 符合要求 | 符合要求 | 符合要求 | 符合要求 | 符合要求 | 合格 | 符合要求 | 合格 | 最大破坏尺寸大于2mm且小于等于15mm的爆裂区域4处。其中大于10mm的0处 | 合格 | 符合要求 | 合格 | 符合要求
4 | 霍邱红旭新型建材有限公司 | 烧结煤矸石空心砖 | GB/T 13545-2014 | 240*200*115（mm） | 市场抽检11 | 3.7 | 3.3 | 合格 | 998 | 合格 | -2 | -1 | -1 | 合格 | 符合要求 | 符合要求 | 符合要求 | 符合要求 | 符合要求 | 符合要求 | 符合要求 | 符合要求 | 符合要求 | 合格 | 符合要求 | 合格 | 最大破坏尺寸大于2mm且小于等于15mm的爆裂区域3处。其中大于10mm的0处 | 合格 | 符合要求 | 合格 | 符合要求
5 | 霍邱龙泉新型建材有限公司 | 烧结煤矸石空心砖 | GB/T 13545-2014 | 240*200*115（mm） | 市场抽检12 | 3.6 | 3.1 | 合格 | 988 | 合格 | -2.3 | -1.4 | -1 | 合格 | 符合要求 | 符合要求 | 符合要求 | 符合要求 | 符合要求 | 符合要求 | 符合要求 | 符合要求 | 符合要求 | 合格 | 符合要求 | 合格 | 最大破坏尺寸大于2mm且小于等于15mm的爆裂区域5处。其中大于10mm的1处 | 合格 | 符合要求 | 合格 | 符合要求
6 | 金寨高峰新型建材有限公司 | 烧结煤矸石页岩空心砖 | GB/T 13545-2014 | 240*200*115（mm） | 市场抽检22 | 3.8 | 3.2 | 合格 | 1052 | 合格 | -2 | -1 | -2 | 合格 | 符合要求 | 符合要求 | 符合要求 | 符合要求 | 符合要求 | 符合要求 | 符合要求 | 符合要求 | 符合要求 | 合格 | 符合要求 | 合格 | 最大破坏尺寸大于2mm且小于等于15mm的爆裂区域6处。其中大于10mm的2处 | 合格 | 符合要求 | 合格 | 符合要求

## 非烧结类
附件2
六安市2020年非烧结类新墙材产品质量抽检情况一览表
序号 | 企业名称 | 产品名称 | 检测依据 | 规格型号 | 样品等级 | 编号 | 检验项目名称 | [17 empty] | 检验结论
[7 empty] | 尺寸偏差（mm） |  |  | 单项评价 | 外观质量 | [7 empty] | 单项评定 | 抗压强度（MPa） |  | 单项评定 |  | 单项评定
[11 empty] | 缺棱掉角 |  |  | 裂纹长度 | 爆裂、粘模和损坏深度 | 平面弯曲 | 表面疏松、层裂 | 表面油污 |  |  |  |  | 干密度（kg/m³）
[7 empty] | 长度 | 宽度 | 高度 |  | 最小尺寸（mm） | 最大尺寸（mm） | 大于以上尺寸个数 | [6 empty] | 平均值 | 单组最小值
1 | 六安强力建材有限公司 | 蒸压加气混凝土砌块 | GB 11968-2006 | 600*240*200（mm） | A3.5/B06 | 市场抽检03 | -2 | -1 | -1 | 合格 | 符合要求 | 符合要求 | 符合要求 | 符合要求 | 符合要求 | 符合要求 | 符合要求 | 符合要求 | 合格 | 3.5 | 2.9 | 合格 | 620 | 合格 | 符合要求
2 | 安徽恒创环保建材有限公司 | 蒸压加气混凝土砌块（灰加气） | GB 11968-2006 | 600*240*200（mm） | A3.5/B06 | 市场抽检18 | -3 | -2 | -2 | 合格 | 符合要求 | 符合要求 | 符合要求 | 符合要求 | 符合要求 | 符合要求 | 符合要求 | 符合要求 | 合格 | 3.7 | 3.1 | 合格 | 621 | 合格 | 符合要求
3 | 安徽筑园景新型建材科技有限公司 | 蒸压加气混凝土砌块 | GB 11968-2006 | 600*240*200（mm） | A3.5/B06 | 市场抽检24 | -3 | -2 | -1 | 合格 | 符合要求 | 符合要求 | 符合要求 | 符合要求 | 符合要求 | 符合要求 | 符合要求 | 符合要求 | 合格 | 3.8 | 3.3 | 合格 | 618 | 合格 | 符合要求
序号 | 企业名称 | 产品名称 | 检测依据 | 规格型号 | 样品等级 | 编号 | 检验项目名称 | [18 empty] | 检验结论
[7 empty] | 尺寸偏差（mm） |  |  | 单项评价 | 外观质量 |  |  |  | 单项评定 | 抗压强度（MPa） |  | 单项评定 | 吸水率（%） | 单项评定 | 抗冻性 |  |  |  | 单项评定
[11 empty] | 缺棱掉角 |  | 裂纹延伸的投影尺寸累计（mm） | 弯曲（mm） | [6 empty] | 强度损失率 |  | 质量损失率
[7 empty] | 长度 | 宽度 | 高度 |  | 个数（个） | 三个方向投影尺寸最大值（mm） |  |  |  | 平均值 | 单组最小值 |  |  |  | 平均值 | 单组最大值 | 平均值 | 单组最大值
1 | 霍山华安新型墙材有限公司 | 普通混凝土小型空心砌块 | GB/T8239-2014 | 390*190*190（mm) | MU5.0 | 市场抽检23 | -1 | 1 | 1 | 合格 | 符合要求 | 符合要求 | 符合要求 | 符合要求 | 合格 | 5.2 | 4.1 | 合格 | 11 | 合格 | 18 | 25 | 3 | 6 | 合格 | 符合要求
2 | 安徽森普新型材料发展有限公司 | 普通混凝土小型空心砌块 | GB/T8239-2014 | 390*190*190（mm) | MU5.0 | 市场抽检26 | -2 | 1 | -1 | 合格 | 符合要求 | 符合要求 | 符合要求 | 符合要求 | 合格 | 5.3 | 4.2 | 合格 | 10 | 合格 | 16 | 20 | 2 | 5 | 合格 | 符合要求
3 | 安徽森普新型材料发展有限公司 | 非承重混凝土空心砖 | GB/T24492-2009 | 240*115*90（mm) | MU10.0 | 市场抽检27 | -1 | 2 | 1 | 合格 | 符合要求 | 符合要求 | 符合要求 | 符合要求 | 合格 | 11.3 | 8.5 | 合格 | 11 | 合格 | 15 | 22 | 3 | 6 | 合格 | 符合要求
序号 | 企业名称 | 产品名称 | 检测依据 | 规格型号 | 样品等级 | 编号 | 检验项目名称 | [17 empty] | 检验结论
[7 empty] | 尺寸偏差（mm） |  |  | 单项评价 | 外观质量 | [5 empty] | 单项评定 | 抗压强度（MPa） |  | 单项评定 | 传热系数 | 单项评定 | 表观密度（kg/m³）
[11 empty] | 绝热材料裸露的缺损 |  | 裂纹延伸方向最大投影尺寸 | 复合保温砌块的实心片状外叶块的缺损
[7 empty] | 长度 | 宽度 | 高度 |  | 表面任意方向之最大值小于等于20mm | 表面任意方向之最大凹陷深度小于等于10mm | [5 empty] | 平均值 | 单组最小值
1 | 安徽森普新型材料发展有限公司 | 混凝土复合保温砌块温 | GB/T29060-2012 | 390*240*190（mm) | MU5.0 | 市场抽检25 | -2 | -2 | 1 | 合格 | 符合要求 | 符合要求 | 符合要求 | 符合要求 |  |  | 合格 | 5.2 | 4.4 | 合格 | 0.96 | 合格 | 1167 |  | 符合要求

## 预拌砂浆
附件3
六安市2020年预拌砂浆产品质量抽检情况一览表
干 混 砂 浆
序号 | 企业名称 | 项目名称 | 产品名称 | 检验依据 | 样品等级 | 编号 | 检验项目名称 | [11 empty] | 检验结论
[7 empty] | 外观 | 单项评定 | 保水率（％） | 单项评定 | 14d拉伸粘结强度（Mpa） | 单项评定 | 28d抗压强度（MPa） | 单项评定 | 28d收缩率（%） | 单项评定 | 2h稠度损失率（%） | 单项评定
1 | 安徽皖振新型建材有限公司 | 江山赋二期 | 干混抹灰砂浆（DP) 项目现场抽检 | GB/T 25181-2019 | M5 | 市场抽检01 | 均匀、无结块 | 合格 | 92.2 | 合格 | 0.17 | 合格 | 5.4 | 合格 | 0.14 | 合格 | 23 | 合格 | 符合要求
2 | 安徽六安皖振新型建材有限公司 | 江山赋二期 | 蒸压加气混凝土砌块专用砌筑砂浆（DMa M5） 项目现场抽检 | JC/T 890-2017 | M5 | 市场抽检02 | 均匀、无结块 | 合格 | 99.8 | 合格 | 0.33 | 合格 | 5.5 | 合格 | 0.15 | 合格 | / | / | 符合要求
3 | 安徽顺风新型建材有限公司 | 恒大御景湾五期 | 干混砌筑砂浆（DM) 项目现场抽检 | GB/T 25181-2019 | M5 | 市场抽检06 | 均匀、无结块 | 合格 | 90.8 | 合格 | / | / | 5.2 | 合格 | / | / | 22 | 合格 | 符合要求
4 | 安徽顺风新型建材有限公司 | 恒大御景湾五期 | 干混抹灰砂浆（DP) 项目现场抽检 | GB/T 25181-2019 | M10 | 市场抽检07 | 均匀、无结块 | 合格 | 93.8 | 合格 | 0.23 | 合格 | 10.3 | 合格 | 0.15 | 合格 | 18 | 合格 | 符合要求
5 | 六安恒基建材有限公司 | / | 干混抹灰砂浆（DP) 生产企业抽检 | GB/T 25181-2019 | M15 | 市场抽检09 | 均匀、无结块 | 合格 | 94.2 | 合格 | 0.25 | 合格 | 15.4 | 合格 | 0.16 | 合格 | 20 | 合格 | 符合要求
6 | 六安中固建材有限公司 | / | 干混抹灰砂浆（DP) 生产企业抽检 | GB/T 25181-2019 | M5 | 市场抽检10 | 均匀、无结块 | 合格 | 92.8 | 合格 | 0.19 | 合格 | 5.6 | 合格 | 0.15 | 合格 | 21 | 合格 | 符合要求
7 | 安徽泰荣新型建材科技有限公司 （外市备案企业） | 六安市瑞梦花园小区住宅产业化工程 | 干混抹灰砂浆（DP） 项目现场抽检 | GB/T 25181-2019 | M10 | 市场抽检15 | 均匀、无结块 | 合格 | 95 | 合格 | 0.24 | 合格 | 10.6 | 合格 | 0.13 | 合格 | 19 | 合格 | 符合要求
8 | 安徽华城建材科技有限公司 | 六安市特殊教育中心新建项目一期工程 | 干混抹灰砂浆（DP) 项目现场抽检 | GB/T 25181-2019 | M15 | 市场抽检16 | 均匀、无结块 | 合格 | 94.6 | 合格 | 0.22 | 合格 | 15.5 | 合格 | 0.14 | 合格 | 21 | 合格 | 符合要求
9 | 安徽恒创环保建材有限公司 | / | 干混抹灰砂浆（DP) 生产企业抽检 | GB/T 25181-2019 | M15 | 市场抽检17 | 均匀、无结块 | 合格 | 92.7 | 合格 | 0.23 | 合格 | 15.8 | 合格 | 0.16 | 合格 | 19 | 合格 | 符合要求
10 | 安徽瑞特新型建材有限公司 （外市备案企业） | 杭埠孔雀云湖逸境三期 | 蒸压加气混凝土砌块专用砌筑砂浆（DMa M5） 项目现场抽检 | JC/T 890-2017 | M5 | 市场抽检19 | 均匀、无结块 | 合格 | 99.6 | 合格 | 0.34 | 合格 | 5.4 | 合格 | 0.14 | 合格 | / | / | 符合要求
11 | 安徽鑫生新型建材有限公司 | / | 干混砌筑砂浆（DM) 生产企业抽检 | GB/T 25181-2019 | M5 | 市场抽检20 | 均匀、无结块 | 合格 | 91 | 合格 | / | / | 5.5 | 合格 | / | / | 20 | 合格 | 符合要求
12 | 安徽鑫生新型建材有限公司 | / | 干混抹灰砂浆（DP) 生产企业抽检 | GB/T 25181-2019 | M10 | 市场抽检21 | 均匀、无结块 | 合格 | 94 | 合格 | 0.23 | 合格 | 11.2 | 合格 | 0.15 | 合格 | 21 | 合格 | 符合要求
湿 拌 砂 浆
序号 | 企业名称 | 项目名称 | 产品名称 | 检验依据 | 样品等级 | 编号 | 检验项目名称 | [11 empty] | 检验结论
[7 empty] | 外观 | 单项评定 | 保水率（％） | 单项评定 | 14d拉伸粘结强度（Mpa） | 单项评定 | 28d抗压强度（MPa） | 单项评定 | 28d收缩率（%） | 单项评定 | 保塑时间（h) | 单项评定
1 | 六安市中瑞新型建材有限公司 | / | 湿拌抹灰砂浆（WP） 生产企业抽检 | GB/T 25181-2019 | M10 | 市场抽检14 | / | / | 94 | 合格 | 0.23 | 合格 | 11.7 | 合格 | 0.13 | 合格 | 7.3 | 合格 | 符合要求